## Vejledning tilføj data
For at tilføje ny data til beregneren, skal der først regnes et forbrug pr. mm. bearbejdning. Wh/mm er det nøgletal som beregneren skal bruge, til at beregne forbruget på en proces. Lav evt. en ny fane til registrering af data og beregning af nøgletallet.
Når der er beregnet et nøgletal, skal det føres ind i den grå tabel i fanen GenSnit WH pr mm alle processer
Hvis det nye data hører ind under en ny kategori af processer(Afkortning, svejsning,buk) skal der laves en ny kolonne i tabellen Proces Navneliste i fanen GenSnit WH pr mm alle processer. Og i den første kolonne, skal kategorien også tilføjes(Proces)
Til sidst skal Teknologien tilføjes under den rigtige kategori
Hvis den nye data hører ind under en eksisterende proces, skal der blot tilføjes en proces i en eksisterende kolonne under en passende kategori
Nu skal der tilføjes dimensioner til Dimensions Navnelisten i den grønne tabel i fanen GenSnit WH pr mm alle processer.
Start med at tilføje teknologien til den første kolonne.
Opret en ny kolonne med teknologien som Header og tilføj de materialedimensioner der forelægger data på, i denne kolonne
Hvis der er oprettet en ny kategori(proces), skal der nu registreres et navn til denne i excel. Gå først til Formler/Navnestyring.
Tryk NYT for at oprette et nyt navn
Udfyld navnet øverst. Det er MEGET vigtigt at det er skrevet præcist som i tabellerne. Navne må ikke indeholde mellemrum, brug evt. _
Tryk derefter på den lille pil for at vælge hvilket område navnet dækker over
Marker nu det område som navnet dækker i den nyoprettede kolonne og tryk ENTER
Nu er navnet på den nye proces oprettet og tilgængelig for beregneren.
Nu skal der oprettes et navn til den nye teknologi. Det er præcist samme fremgangsmåde. Tryk Formler/Navnestyring
Opret nyt navn ved at trykke Nyt
Indtast det præcise navn som er brugt i den grønne tabel og marker området i navnets kolonne
Tryk ENTER og navnet er oprettet.
Nu skulle navnene være tilgængelige i beregnerens drop-down menuer

## Data samling svejsning
Tomgang
Svejseværk | Test# | Proces | Emne dimensioner | Længde svejsning | Emne materiale | A mål | Spænding Volt | Strømindstilling(A) | Trådfremføring (m/min) | Puls | Trådtype | Tråd dimension | Gastype | Gasflow l/m | Forbrug (WH) | Forbrug pr mm | Tid | WH/Sek | Areal snit | Vol svejsning mm | Forbrug pr mm3 | Ramp ned tid sek. | Effekt forbrug W | Navneliste Proces-Svejseværk
KemppiPromig530Pro3200ev | 1 | MAGMassivTråd | 40x330x3 | 330 | S235 Sort | 3 | 20 | 130 | 8 | n | massiv | 0.8 | 82/18 | 12 | 72 | 0.2181818 |  |  | #VALUE! | #VALUE! | #VALUE! |  |  | Proces | MAGMassivTråd | TIG | Elektrode | Kolonne2
KemppiPromig530Pro3200ev | 2 | MAGMassivTråd | 40x330x3 | 330 | S235 Sort | 3 | 20 | 130 | 8 | n | massiv | 0.8 | 82/18 | 12 | 65.4 | 0.1981818 | 73 | 0.8958904 | 2.25 | 742.5 | 0.0969697 |  |  | MAGMassivTråd | KemppiPromig530Pro3200ev | MigatronicPI250 | MigatronicPI250
KemppiPromig530Pro3200ev | 3 | MAGMassivTråd | 40x330x3 | 330 | S235 Sort | 3 | 22.2 | 130 | 9.9 | n | massiv | 0.8 | 82/18 | 12 | 64.4 | 0.1951515 | 61 | 1.055738 | 2.25 | 742.5 | 0.08673401 |  |  | TIG | KemppiMasterM205 | KemppiMasterTig235 | KemppiMasterTig235
KemppiPromig530Pro3200ev | 4 | MAGMassivTråd | 40x330x3 | 330 | S235 Sort | 3 | 22.2 | 130 | 9.9 | n | massiv | 0.8 | 82/18 | 12 | 57.35 | 0.1737879 | 55 | 1.042727 | 2.25 | 742.5 | 0.07723906 |  |  | Elektrode
KemppiPromig530Pro3200ev | 5 | MAGMassivTråd | 40x330x3 | 330 | S235 Sort | 3 | 22.2 | 130 | 9.9 | n | massiv | 0.8 | 82/18 | 12 | 76 | 0.230303 | 71 | 1.070423 | 2.25 | 742.5 | 0.1023569
KemppiPromig530Pro3200ev | 6 | MAGMassivTråd | 40x330x3 | 330 | S235 Sort | 3 | 22.2 | 130 | 9.9 | n | massiv | 0.8 | 82/18 | 12 | 67 | 0.2030303 | 63 | 1.063492 | 2.25 | 742.5 | 0.09023569
KemppiPromig530Pro3200ev | 7 | MAGMassivTråd | 40x330x3 | 330 | S235 Sort | 3 | 22.2 | 130 | 9.9 | n | massiv | 0.8 | 82/18 | 12 | 65.3 | 0.1978788 | 61 | 1.070492 | 2.25 | 742.5 | 0.08794613
KemppiPromig530Pro3200ev | Genn.Snit | MAGMassivTråd | 40x330x3 | 330 | S235 Sort | 3 | 22.2 | 130 | 9.9 | n | massiv | 0.8 | 82/18 | 12 | 66.01 | 0.2000303 | 62.2 | 1.060574 | 2.25 | 742.5 | 0.08890236
KemppiPromig530Pro3200ev | 8 | MAGMassivTråd | 40x330x8 | 330 | S235 Sort | 5 | 26.4 | 175 | 13.2 | n | massiv | 0.8 | 82/18 | 12 | 113.6 | 0.3442424 | 76 | 1.494737 | 6.25 | 2062.5 | 0.05507879
KemppiPromig530Pro3200ev | 9 | MAGMassivTråd | 40x330x8 | 330 | S235 Sort | 5 | 26.4 | 175 | 13.2 | n | massiv | 0.8 | 82/18 | 12 | 122 | 0.369697 | 81 | 1.506173 | 6.25 | 2062.5 | 0.05915152
KemppiPromig530Pro3200ev | 10 | MAGMassivTråd | 40x330x8 | 330 | S235 Sort | 5 | 26.4 | 175 | 13.2 | n | massiv | 0.8 | 82/18 | 12 | 124 | 0.3757576 | 83 | 1.493976 | 6.25 | 2062.5 | 0.06012121
KemppiPromig530Pro3200ev | 11 | MAGMassivTråd | 40x330x8 | 330 | S235 Sort | 5 | 26.4 | 175 | 13.2 | n | massiv | 0.8 | 82/18 | 12 | 110 | 0.3333333 | 74 | 1.486486 | 6.25 | 2062.5 | 0.05333333
KemppiPromig530Pro3200ev | 12 | MAGMassivTråd | 40x330x8 | 330 | S235 Sort | 5 | 26.4 | 175 | 13.2 | n | massiv | 0.8 | 82/18 | 12 | 115 | 0.3484848 | 77 | 1.493506 | 6.25 | 2062.5 | 0.05575758
KemppiPromig530Pro3200ev | Genn.Snit | MAGMassivTråd | 40x330x8 | 330 | S235 Sort | 5 | 26.4 | 175 | 13.2 | n | massiv | 0.8 | 82/18 | 12 | 116.92 | 0.354303 | 78.2 | 1.494976 | 6.25 | 2062.5 | 0.05668848
KemppiMasterM205 | 1 | MAGMassivTråd | 40x330x3 | 330 | S235 Sort | 4.2 | 20 | 205 | 8 | n | massiv | 0.8 | 82/18 | 22 | 79 | 0.2393939 | 61 | 1.295082 | 4.41 | 1455.3 | 0.05428434
KemppiMasterM205 | 2 | MAGMassivTråd | 40x330x3 | 330 | S235 Sort | 3 | 20 | 205 | 8 | n | massiv | 0.8 | 82/18 | 12 | 56 | 0.169697 | 43 | 1.302326 | 2.25 | 742.5 | 0.07542088
KemppiMasterM205 | 3 | MAGMassivTråd | 40x330x3 | 330 | S235 Sort | 3 | 20 | 205 | 8 | n | massiv | 0.8 | 82/18 | 12 | 73 | 0.2212121 | 56 | 1.303571 | 2.25 | 742.5 | 0.0983165
KemppiMasterM205 | 4 | MAGMassivTråd | 40x330x3 | 330 | S235 Sort | 3 | 20 | 205 | 8 | n | massiv | 0.8 | 82/18 | 12 | 78 | 0.2363636 | 60 | 1.3 | 2.25 | 742.5 | 0.1050505
KemppiMasterM205 | 5 | MAGMassivTråd | 40x330x3 | 330 | S235 Sort | 3 | 20 | 205 | 8 | n | massiv | 0.8 | 82/18 | 12 | 67 | 0.2030303 | 53 | 1.264151 | 2.25 | 742.5 | 0.09023569
KemppiMasterM205 | Genn.Snit | MAGMassivTråd | 40x330x3 | 330 | S235 Sort | 3 | 20 | 205 | 8 | n | massiv | 0.8 | 82/18 | 12 | 68.5 | 0.2075758 | 53 | 1.292512 | 2.25 | 742.5 | 0.09225589
KemppiMasterM205 | 6 | MAGMassivTråd | 40x330x8 | 330 | S235 Sort | 5 | 24.5 | 200 | 9.5 | n | massiv | 0.8 | 82/18 | 12 | 132 | 0.4 | 72 | 1.833333 | 6.25 | 2062.5 | 0.064
KemppiMasterM205 | 7 | MAGMassivTråd | 40x330x8 | 330 | S235 Sort | 5 | 20.3 | 185 | 7.2 | n | massiv | 0.8 | 82/18 | 12 | 128 | 0.3878788 | 100 | 1.28 | 6.25 | 2062.5 | 0.06206061
KemppiMasterM205 | 8 | MAGMassivTråd | 40x330x8 | 330 | S235 Sort | 5 | 20.3 | 185 | 7.2 | n | massiv | 0.8 | 82/18 | 12 | 136 | 0.4121212 | 105 | 1.295238 | 6.25 | 2062.5 | 0.06593939
KemppiMasterM205 | 9 | MAGMassivTråd | 40x330x8 | 330 | S235 Sort | 5 | 20.3 | 185 | 7.2 | n | massiv | 0.8 | 82/18 | 12 | 128 | 0.3878788 | 102 | 1.254902 | 6.25 | 2062.5 | 0.06206061
KemppiMasterM205 | 10 | MAGMassivTråd | 40x330x8 | 330 | S235 Sort | 5 | 20.3 | 185 | 7.2 | n | massiv | 0.8 | 82/18 | 12 | 138 | 0.4181818 | 107 | 1.28972 | 6.25 | 2062.5 | 0.06690909
KemppiMasterM205 | Genn.Snit | MAGMassivTråd | 40x330x8 | 330 | S235 Sort | 5 | 20.3 | 185 | 7.2 | n | massiv | 0.8 | 82/18 | 12 | 132.5 | 0.4015152 | 103.5 | 1.279965 | 6.25 | 2062.5 | 0.06424242
MigatronicPI250 | 1 | TIG | 40x330x3 | 330 | S235 Sort | 1.2 | ? | 100 |  | n(DC) | Jern |  | Argon | 10 | 48 | 0.1454545 | 147 | 0.3265306 | 0.36 | 118.8 | 0.4040404
MigatronicPI250 | 2 | TIG | 40x330x3 | 330 | S235 Sort | 3 | ? | 100 |  | n(DC) | Jern |  | Argon | 10 | 117 | 0.3545455 | 343 | 0.3411079 | 2.25 | 742.5 | 0.1575758 |  |  | Navneliste Svejseværk-Amål
MigatronicPI250 | 3 | TIG | 40x165x3 | 165 | S235 Sort | 3 | ? | 100 |  | n(DC) | Jern |  | Argon | 10 | 67 | 0.4060606 | 190 | 0.3526316 | 2.25 | 371.25 | 0.1804714 |  |  | MAGMassivTrådKemppiPromig530Pro3200ev | MAGMassivTrådKemppiMasterM205 | TIGMigatronicPI250 | ElektrodeMigatronicPI250 | TIGKemppiMasterTig235 | ElektrodeKemppiMasterTig235
MigatronicPI250 | 4 | TIG | 40x165x3 | 165 | S235 Sort | 3 | ? | 100 |  | n(DC) | Jern |  | Argon | 10 | 66.3 | 0.4018182 | 195 | 0.34 | 2.25 | 371.25 | 0.1785859 |  |  | 3 | 3 | 1 | 4 | 1 | 4
MigatronicPI250 | 5 | TIG | 40x165x3 | 165 | S235 Sort | 3 | ? | 100 |  | n(DC) | Jern |  | Argon | 10 | 65.3 | 0.3957576 | 196 | 0.3331633 | 2.25 | 371.25 | 0.1758923 |  |  | 5 | 5 | 3 |  | 3
MigatronicPI250 | 6 | TIG | 40x165x3 | 165 | S235 Sort | 3 | ? | 100 |  | n(DC) | Jern |  | Argon | 10 | 62.3 | 0.3775758 | 198 | 0.3146465 | 2.25 | 371.25 | 0.1678114
MigatronicPI250 | Genn.Snit | TIG | 40x165x3 | 165 | S235 Sort | 3 | ? | 100 |  | n(DC) | Jern |  | Argon | 10 | 65.225 | 0.395303 | 194.75 | 0.3351103 | 2.25 | 371.25 | 0.1756902
MigatronicPI250 | 1 | TIG | 40x330x1,5 | 165 | S235 Sort | 1 | 10.8 | 100 |  | n(DC) | Jern | 1.6 | Argon | 10 | 16 | 0.0969697 | 50 | 0.32 | 0.25 | 41.25 | 0.3878788
MigatronicPI250 | 2 | TIG | 40x330x1,5 | 165 | S235 Sort | 1 | 10.8 | 100 |  | n(DC) | Jern | 1.6 | Argon | 10 | 19 | 0.1151515 | 60 | 0.3166667 | 0.25 | 41.25 | 0.4606061
MigatronicPI250 | 3 | TIG | 40x330x1,5 | 165 | S235 Sort | 1 | 10.8 | 100 |  | n(DC) | Jern | 1.6 | Argon | 10 | 16 | 0.0969697 | 48 | 0.3333333 | 0.25 | 41.25 | 0.3878788
MigatronicPI250 | 4 | TIG | 40x330x1,5 | 165 | S235 Sort | 1 | 10.8 | 100 |  | n(DC) | Jern | 1.6 | Argon | 10 | 16 | 0.0969697 | 50 | 0.32 | 0.25 | 41.25 | 0.3878788
MigatronicPI250 | 5 | TIG | 40x330x1,5 | 165 | S235 Sort | 1 | 10.8 | 100 |  | n(DC) | Jern | 1.6 | Argon | 10 | 16 | 0.0969697 | 55 | 0.2909091 | 0.25 | 41.25 | 0.3878788
MigatronicPI250 | Genn.Snit | TIG | 40x165x3 | 165 | S235 Sort | 1 | 10.8 | 100 |  | n(DC) | Jern | 1.6 | Argon | 10 | 16.75 | 0.1015152 | 53.25 | 0.3152273 | 0.25 | 41.25 | 0.4060606
MigatronicPI250 | 1 | Elektrode | 40x165x8 | 165 | S235 Sort | 4 |  | 90 |  | n(DC) | Jern | 2.5 | OK53.16 |  | 64 | 0.3878788 | 84 | 0.7619048 | 4 | 660 | 0.0969697 |  | 75
MigatronicPI250 | 2 | Elektrode | 40x165x8 | 165 | S235 Sort | 4 |  | 90 |  | n(DC) | Jern | 2.5 | OK53.16 |  | 71 | 0.430303 | 89 | 0.7977528 | 4 | 660 | 0.1075758
MigatronicPI250 | 3 | Elektrode | 40x165x8 | 165 | S235 Sort | 4 |  | 90 |  | n(DC) | Jern | 2.5 | OK53.16 |  | 75 | 0.4545455 | 103 | 0.7281553 | 4 | 660 | 0.1136364
MigatronicPI250 | 4 | Elektrode | 40x165x8 | 165 | S235 Sort | 4 |  | 90 |  | n(DC) | Jern | 2.5 | OK53.16 |  | 66 | 0.4 | 89 | 0.741573 | 4 | 660 | 0.1
MigatronicPI250 | 5 | Elektrode | 40x165x8 | 165 | S235 Sort | 4 |  | 90 |  | n(DC) | Jern | 2.5 | OK53.16 |  | 68 | 0.4121212 | 92 | 0.7391304 | 4 | 660 | 0.1030303
MigatronicPI250 | Genn.Snit | Elektrode | 40x165x8 | 165 | S235 Sort | 4 |  | 90 |  | n(DC) | Jern | 2.5 | OK53.16 |  | 68.8 | 0.4169697 | 114.25 | 0.7537033 | 4 | 660 | 0.1042424
KemppiMasterTig235 | 3 | TIG | 40x330x3 | 165 | S235 Sort | 3 | 10.8 | 100 |  | n(DC) | Jern | 1.6 | Argon | 10 | 78.6 | 0.4763636 | 190 | 0.4136842 | 2.25 | 371.25 | 0.2117172
KemppiMasterTig235 | 4 | TIG | 40x330x3 | 165 | S235 Sort | 3 | 10.8 | 100 |  | n(DC) | Jern | 1.6 | Argon | 8 | 82.3 | 0.4987879 | 188 | 0.437766 | 2.25 | 371.25 | 0.2216835
KemppiMasterTig235 | 5 | TIG | 40x330x3 | 165 | S235 Sort | 3 | 10.8 | 100 |  | n(DC) | Jern | 1.6 | Argon | 8 | 75.7 | 0.4587879 | 199 | 0.380402 | 2.25 | 371.25 | 0.2039057
KemppiMasterTig235 | 6 | TIG | 40x330x3 | 165 | S235 Sort | 3 | 10.8 | 100 |  | n(DC) | Jern | 1.6 | Argon | 8 | 73 | 0.4424242 | 173 | 0.4219653 | 2.25 | 371.25 | 0.196633
KemppiMasterTig235 | 7 | TIG | 40x330x3 | 165 | S235 Sort | 3 | 10.8 | 100 |  | n(DC) | Jern | 1.6 | Argon | 8 | 74.6 | 0.4521212 | 182 | 0.4098901 | 2.25 | 371.25 | 0.2009428
KemppiMasterTig235 | Genn.Snit | TIG | 40x330x3 | 165 | S235 Sort | 3 | 10.8 | 100 |  | n(DC) | Jern | 1.6 | Argon | 8 | 76.84 | 0.465697 | 186.4 | 0.4127415 | 2.25 | 371.25 | 0.2069764
KemppiMasterTig235 | 1 | TIG | 40x330x1,5 | 165 | S235 Sort | 1 | 10.8 | 100 |  | n(DC) | Jern | 1.6 | Argon | 10 | 25 | 0.1515152 | 64 | 0.390625 | 0.25 | 41.25 | 0.6060606
KemppiMasterTig235 | 2 | TIG | 40x330x1,5 | 165 | S235 Sort | 1 | 10.8 | 100 |  | n(DC) | Jern | 1.6 | Argon | 10 | 22 | 0.1333333 | 55 | 0.4 | 0.25 | 41.25 | 0.5333333
KemppiMasterTig235 | 3 | TIG | 40x330x1,5 | 165 | S235 Sort | 1 | 10.8 | 100 |  | n(DC) | Jern | 1.6 | Argon | 10 | 20 | 0.1212121 | 48 | 0.4166667 | 0.25 | 41.25 | 0.4848485
KemppiMasterTig235 | 4 | TIG | 40x330x1,5 | 165 | S235 Sort | 1 | 10.8 | 100 |  | n(DC) | Jern | 1.6 | Argon | 10 | 21 | 0.1272727 | 52 | 0.4038462 | 0.25 | 41.25 | 0.5090909
KemppiMasterTig235 | 5 | TIG | 40x330x1,5 | 165 | S235 Sort | 1 | 10.8 | 100 |  | n(DC) | Jern | 1.6 | Argon | 10 | 23 | 0.1393939 | 57 | 0.4035088 | 0.25 | 41.25 | 0.5575758
KemppiMasterTig235 | Genn.Snit | TIG | 40x330x1,5 | 165 | S235 Sort | 1 | 10.8 | 100 |  | n(DC) | Jern | 1.6 | Argon | 10 | 22.2 | 0.1345455 | 55.2 | 0.4029293 | 0.25 | 41.25 | 0.5381818
KemppiMasterTig235 | 1 | Elektrode | 40x165x8 | 165 | S235 Sort | 4 | 27 | 90 |  | n(DC) | Jern | 2.5 | OK53.16 |  | 65 | 0.3939394 | 78 | 0.8333333 | 4 | 660 | 0.09848485 |  | 45
KemppiMasterTig235 | 2 | Elektrode | 40x165x8 | 165 | S235 Sort | 4 | 27 | 90 |  | n(DC) | Jern | 2.5 | OK53.16 |  | 68 | 0.4121212 | 81 | 0.8395062 | 4 | 660 | 0.1030303 | 10 | 135
KemppiMasterTig235 | 3 | Elektrode | 40x165x8 | 165 | S235 Sort | 4 | 27 | 90 |  | n(DC) | Jern | 2.5 | OK53.16 |  | 71 | 0.430303 | 88 | 0.8068182 | 4 | 660 | 0.1075758
KemppiMasterTig235 | 4 | Elektrode | 40x165x8 | 165 | S235 Sort | 4 | 27 | 90 |  | n(DC) | Jern | 2.5 | OK53.16 |  | 65 | 0.3939394 | 77 | 0.8441558 | 4 | 660 | 0.09848485
KemppiMasterTig235 | 5 | Elektrode | 40x165x8 | 165 | S235 Sort | 4 | 27 | 90 |  | n(DC) | Jern | 2.5 | OK53.16 |  | 67 | 0.4060606 | 83 | 0.8072289 | 4 | 660 | 0.1015152
KemppiMasterTig235 | Genn.Snit | Elektrode |  | 330 | S235 Sort |  |  |  |  | n(DC) | Jern |  |  |  | 67.2 | 0.2036364 | 81.4 | 0.8262085 | 0 | 0 | #DIV/0!
#DIV/0!
#DIV/0!
#DIV/0!
#DIV/0!
#DIV/0!
#DIV/0!
#DIV/0!
#DIV/0!
#DIV/0!
#DIV/0!
#DIV/0!
#DIV/0!
#DIV/0!
#DIV/0!
#DIV/0!
#DIV/0!
#DIV/0!
#DIV/0!
#DIV/0!
#DIV/0!
#DIV/0!
#DIV/0!
#DIV/0!
Note on R4: Ruben Hyldgaard Rolighed: Første test blev der ikke taget tid på og svejser var ikke indstillet helt korrekt
Note on R5: Ruben Hyldgaard Rolighed: Første test blev der ikke taget tid på og svejser var ikke indstillet helt korrekt
Note on R18: Ruben Hyldgaard Rolighed: Første test blev der ikke taget tid på og svejser var ikke indstillet helt korrekt
Note on R24: Ruben Hyldgaard Rolighed: Der trækkes over 30a på én fase og svejseren er svær at indstille. Vi ligger formentligt lidt over hvad svejseren kan med 8mm gods
Note on U30: Ruben Hyldgaard Rolighed: Svejs 1 bane i fuld længde
Note on U31: Ruben Hyldgaard Rolighed: Svejst i 2 baner for at ramme Amål 3
Note on U32: Ruben Hyldgaard Rolighed: Svejst i 2 baner for at ramme Amål 3
Note on U33: Ruben Hyldgaard Rolighed: Svejst i 2 baner for at ramme Amål 3
Note on U34: Ruben Hyldgaard Rolighed: Svejst i 2 baner for at ramme Amål 3
Note on U35: Ruben Hyldgaard Rolighed: Svejst i 2 baner for at ramme Amål 3

## Svejse Effekforbrug Graf
SAMMENLIGNING AF SVEJSERESULTATER
11
1.538462
16.92308

## Kemppi Promig 530 - Pro 3200 ev
Test resultater Svejsning 90g svejsning
Test# | Proces | Emne dimensioner | Længde svejsning | Emne materiale | A mål | Spænding Volt | Strømindstilling(A) | Trådfremføring (m/min) | Puls | Trådtype | Tråd dimension | Gastype | Gasflow l/m | Forbrug (WH) | Forbrug pr mm | Tid | WH/Sek | Areal snit | Vol svejsning mm | Forbrug pr mm3
1 | 135(MAG massiv tråd) | 40x330x3 | 330 | S235 Sort | 3 | 20 | 130 | 8 | n | massiv | 0.8 | 82/18 | 12 | 72 | 0.2181818 |  |  | 2.25 | 742.5 | 0.0969697
2 | 135(MAG massiv tråd) | 40x330x3 | 330 | S235 Sort | 3 | 20 | 130 | 8 | n | massiv | 0.8 | 82/18 | 12 | 65.4 | 0.1981818 | 73 | 0.8958904 | 2.25 | 742.5 | 0.08808081
3 | 135(MAG massiv tråd) | 40x330x3 | 330 | S235 Sort | 3 | 22.2 | 130 | 9.9 | n | massiv | 0.8 | 82/18 | 12 | 64.4 | 0.1951515 | 61 | 1.055738 | 2.25 | 742.5 | 0.08673401
4 | 135(MAG massiv tråd) | 40x330x3 | 330 | S235 Sort | 3 | 22.2 | 130 | 9.9 | n | massiv | 0.8 | 82/18 | 12 | 57.35 | 0.1737879 | 55 | 1.042727 | 2.25 | 742.5 | 0.07723906
5 | 135(MAG massiv tråd) | 40x330x3 | 330 | S235 Sort | 3 | 22.2 | 130 | 9.9 | n | massiv | 0.8 | 82/18 | 12 | 76 | 0.230303 | 71 | 1.070423 | 2.25 | 742.5 | 0.1023569
6 | 135(MAG massiv tråd) | 40x330x3 | 330 | S235 Sort | 3 | 22.2 | 130 | 9.9 | n | massiv | 0.8 | 82/18 | 12 | 67 | 0.2030303 | 63 | 1.063492 | 2.25 | 742.5 | 0.09023569
7 | 135(MAG massiv tråd) | 40x330x3 | 330 | S235 Sort | 3 | 22.2 | 130 | 9.9 | n | massiv | 0.8 | 82/18 | 12 | 65.3 | 0.1978788 | 61 | 1.070492 | 2.25 | 742.5 | 0.08794613
Genn.Snit | 135(MAG massiv tråd) | 40x330x3 | 330 | S235 Sort | 3 | 22.2 | 130 | 9.9 | n | massiv | 0.8 | 82/18 | 12 | 66.01 | 0.2000303 | 62.2 | 1.060574 | 2.25 | 742.5 | 0.08890236
[18 empty] | 0 | 0
8 | 135(MAG massiv tråd) | 40x330x8 | 330 | S235 Sort | 5 | 26.4 | 175 | 13.2 | n | massiv | 0.8 | 82/18 | 12 | 113.6 | 0.3442424 | 76 | 1.494737 | 6.25 | 2062.5 | 0.05507879
9 | 135(MAG massiv tråd) | 40x330x8 | 330 | S235 Sort | 5 | 26.4 | 175 | 13.2 | n | massiv | 0.8 | 82/18 | 12 | 122 | 0.369697 | 81 | 1.506173 | 6.25 | 2062.5 | 0.05915152
10 | 135(MAG massiv tråd) | 40x330x8 | 330 | S235 Sort | 5 | 26.4 | 175 | 13.2 | n | massiv | 0.8 | 82/18 | 12 | 124 | 0.3757576 | 83 | 1.493976 | 6.25 | 2062.5 | 0.06012121
11 | 135(MAG massiv tråd) | 40x330x8 | 330 | S235 Sort | 5 | 26.4 | 175 | 13.2 | n | massiv | 0.8 | 82/18 | 12 | 110 | 0.3333333 | 74 | 1.486486 | 6.25 | 2062.5 | 0.05333333
12 | 135(MAG massiv tråd) | 40x330x8 | 330 | S235 Sort | 5 | 26.4 | 175 | 13.2 | n | massiv | 0.8 | 82/18 | 12 | 115 | 0.3484848 | 77 | 1.493506 | 6.25 | 2062.5 | 0.05575758
Genn.Snit | 135(MAG massiv tråd) | 40x330x8 | 330 | S235 Sort | 5 | 26.4 | 175 | 13.2 | n | massiv | 0.8 | 82/18 | 12 | 116.92 | 0.354303 | 78.2 | 1.494976 | 6.25 | 2062.5 | 0.05668848
|  | Amål | 5
|  | Halveret katete | 2.5 | 2.5
|  | Beregning af ny hypot | 3.535534 | 3.535534
|  | Beregning af areal | 6.25 | 6.25 |  |  | ((D24*D24)/2)
(KVROD((POTENS((D22/2);2)+(POTENS((D22/2);2)))))
Effektforbrug
| Længde mm | 330
| AMÅL mm | 5
| Areal af snit mm2 | 6.25
| Volumen mm3 | 2062.5
Effektforbrug pr. mm3
Note on O5: Ruben Hyldgaard Rolighed: Første test blev der ikke taget tid på og svejser var ikke indstillet helt korrekt
Note on O6: Ruben Hyldgaard Rolighed: Første test blev der ikke taget tid på og svejser var ikke indstillet helt korrekt

## Kemppi Master M205
Test resultater Svejsning 90g svejsning
Test# | Proces | Emne dimensioner | Længde svejsning | Emne materiale | A mål | Spænding Volt | Strømindstilling(A) | Trådfremføring (m/min) | Puls | Trådtype | Tråd dimension | Gastype | Gasflow l/m | Forbrug (WH) | Forbrug pr mm | Tid | WH/Sek | Areal snit | Vol svejsning mm | Forbrug pr mm3
1 | 135(MAG massiv tråd) | 40x330x3 | 330 | S235 Sort | 4.2 | 20 | 205 | 8 | n | massiv | 0.8 | 82/18 | 22 | 79 | 0.2393939 | 61 | 1.295082 | 4.41 | 1455.3 | 0.05428434
2 | 135(MAG massiv tråd) | 40x330x3 | 330 | S235 Sort | 3 | 20 | 205 | 8 | n | massiv | 0.8 | 82/18 | 12 | 56 | 0.169697 | 43 | 1.302326 | 2.25 | 742.5 | 0.07542088
3 | 135(MAG massiv tråd) | 40x330x3 | 330 | S235 Sort | 3 | 20 | 205 | 8 | n | massiv | 0.8 | 82/18 | 12 | 73 | 0.2212121 | 56 | 1.303571 | 2.25 | 742.5 | 0.0983165
4 | 135(MAG massiv tråd) | 40x330x3 | 330 | S235 Sort | 3 | 20 | 205 | 8 | n | massiv | 0.8 | 82/18 | 12 | 78 | 0.2363636 | 60 | 1.3 | 2.25 | 742.5 | 0.1050505
5 | 135(MAG massiv tråd) | 40x330x3 | 330 | S235 Sort | 3 | 20 | 205 | 8 | n | massiv | 0.8 | 82/18 | 12 | 67 | 0.2030303 | 53 | 1.264151 | 2.25 | 742.5 | 0.09023569
Genn.Snit | 135(MAG massiv tråd) | 40x330x3 | 330 | S235 Sort | 3 | 20 | 205 | 8 | n | massiv | 0.8 | 82/18 | 12 | 68.5 | 0.2075758 | 53 | 1.292512 | 2.25 | 742.5 | 0.09225589
6 | 135(MAG massiv tråd) | 40x330x8 | 330 | S235 Sort | 5 | 24.5 | 200 | 9.5 | n | massiv | 0.8 | 82/18 | 12 | 132 | 0.4 | 72 | 1.833333 | 6.25 | 2062.5 | 0.064
7 | 135(MAG massiv tråd) | 40x330x8 | 330 | S235 Sort | 5 | 20.3 | 185 | 7.2 | n | massiv | 0.8 | 82/18 | 12 | 128 | 0.3878788 | 100 | 1.28 | 6.25 | 2062.5 | 0.06206061
8 | 135(MAG massiv tråd) | 40x330x8 | 330 | S235 Sort | 5 | 20.3 | 185 | 7.2 | n | massiv | 0.8 | 82/18 | 12 | 136 | FALSE | 105 | 1.295238 | 6.25 | 2062.5 | 0.06593939
9 | 135(MAG massiv tråd) | 40x330x8 | 330 | S235 Sort | 5 | 20.3 | 185 | 7.2 | n | massiv | 0.8 | 82/18 | 12 | 128 | 0.3878788 | 102 | 1.254902 | 6.25 | 2062.5 | 0.06206061
10 | 135(MAG massiv tråd) | 40x330x8 | 330 | S235 Sort | 5 | 20.3 | 185 | 7.2 | n | massiv | 0.8 | 82/18 | 12 | 138 | 0.4181818 | 107 | 1.28972 | 6.25 | 2062.5 | 0.06690909
Genn.Snit | 135(MAG massiv tråd) | 40x330x8 | 330 | S235 Sort | 5 | 20.3 | 185 | 7.2 | n | massiv | 0.8 | 82/18 | 12 | 132.5 | 0.4015152 | 103.5 | 1.279965 | 6.25 | 2062.5 | 0.06424242
Note on O5: Ruben Hyldgaard Rolighed: Første test blev der ikke taget tid på og svejser var ikke indstillet helt korrekt
Note on O11: Ruben Hyldgaard Rolighed: Der trækkes over 30a på én fase og svejseren er svær at indstille. Vi ligger formentligt lidt over hvad svejseren kan med 8mm gods

## TIG-Migatronic PI 250
Test resultater Svejsning 90g svejsning
Test# | Proces | Emne dimensioner | Længde svejsning | Emne materiale | A mål | Spænding Volt | Strømindstilling(A) | Trådfremføring (m/min) | Puls | Trådtype | Tråd dimension | Gastype | Gasflow l/m | Forbrug (WH) | Forbrug pr mm | Tid | WH/Sek | Areal snit | Vol svejsning mm | Forbrug pr mm3
1 | 141(TIG) | 40x330x3 | 330 | S235 Sort | 1.2 | ? | 100 |  | n(DC) | Jern |  | Argon | 10 | 48 | 0.1454545 | 147 | 0.3265306 | 0.36 | 118.8 | 0.4040404
2 | 141(TIG) | 40x330x3 | 330 | S235 Sort | 3 | ? | 100 |  | n(DC) | Jern |  | Argon | 10 | 117 | 0.3545455 | 343 | 0.3411079 | 2.25 | 742.5 | 0.1575758
3 | 141(TIG) | 40x165x3 | 165 | S235 Sort | 3 | ? | 100 |  | n(DC) | Jern |  | Argon | 10 | 67 | 0.4060606 | 190 | 0.3526316 | 2.25 | 371.25 | 0.1804714
4 | 141(TIG) | 40x165x3 | 165 | S235 Sort | 3 | ? | 100 |  | n(DC) | Jern |  | Argon | 10 | 66.3 | 0.4018182 | 195 | 0.34 | 2.25 | 371.25 | 0.1785859
5 | 141(TIG) | 40x165x3 | 165 | S235 Sort | 3 | ? | 100 |  | n(DC) | Jern |  | Argon | 10 | 65.3 | 0.3957576 | 196 | 0.3331633 | 2.25 | 371.25 | 0.1758923
6 | 141(TIG) | 40x165x3 | 165 | S235 Sort | 3 | ? | 100 |  | n(DC) | Jern |  | Argon | 10 | 62.3 | 0.3775758 | 198 | 0.3146465 | 2.25 | 371.25 | 0.1678114
Genn.Snit | 141(TIG) | 40x165x3 | 165 | S235 Sort | 3 | ? | 100 |  | n(DC) | Jern |  | Argon | 10 | 65.225 | 0.395303 | 194.75 | 0.3351103 | 2.25 | 371.25 | 0.1756902
1 | TIG | 40x330x1,5 | 165 | S235 Sort | 1 | 10.8 | 100 |  | n(DC) | Jern | 1.6 | Argon | 10 | 16 | 0.3442424 | 50 | 0.32 | 6.25 | 2062.5 | 0.05507879
2 | TIG | 40x330x1,5 | 165 | S235 Sort | 1 | 10.8 | 100 |  | n(DC) | Jern | 1.6 | Argon | 10 | 19 | 0.369697 | 60 | 0.3166667 | 6.25 | 2062.5 | 0.05915152
3 | TIG | 40x330x1,5 | 165 | S235 Sort | 1 | 10.8 | 100 |  | n(DC) | Jern | 1.6 | Argon | 10 | 16 | 0.3757576 | 48 | 0.3333333 | 6.25 | 2062.5 | 0.06012121
4 | TIG | 40x330x1,5 | 165 | S235 Sort | 1 | 10.8 | 100 |  | n(DC) | Jern | 1.6 | Argon | 10 | 16 | 0.3333333 | 50 | 0.32 | 6.25 | 2062.5 | 0.05333333
5 | TIG | 40x330x1,5 | 165 | S235 Sort | 1 | 10.8 | 100 |  | n(DC) | Jern | 1.6 | Argon | 10 | 16 | 0.3484848 | 55 | 0.2909091 | 6.25 | 2062.5 | 0.05575758
Genn.Snit | TIG | 40x165x3 | 165 | S235 Sort | 3 | ? | 100 |  | n(DC) | Jern |  | Argon | 10 | 16.75 | 0.354303 | 53.25 | 0.3152273 | 6.25 | 2062.5 | 0.05668848
[18 empty] | 6.25 | 2062.5 | 0.05668848
Note on R5: Ruben Hyldgaard Rolighed: Svejs 1 bane i fuld længde
Note on R6: Ruben Hyldgaard Rolighed: Svejst i 2 baner for at ramme Amål 3
Note on R7: Ruben Hyldgaard Rolighed: Svejst i 2 baner for at ramme Amål 3
Note on R8: Ruben Hyldgaard Rolighed: Svejst i 2 baner for at ramme Amål 3
Note on R9: Ruben Hyldgaard Rolighed: Svejst i 2 baner for at ramme Amål 3
Note on R10: Ruben Hyldgaard Rolighed: Svejst i 2 baner for at ramme Amål 3

## Kemppi MasterTig 235
Test resultater Svejsning 90g svejsning
Test# | Proces | Emne dimensioner | Længde svejsning | Emne materiale | A mål | Spænding Volt | Strømindstilling(A) | Trådfremføring (m/min) | Puls | Trådtype | Tråd dimension | Gastype | Gasflow l/m | Forbrug (WH) | Forbrug pr mm | Tid | WH/Sek | Areal snit | Vol svejsning mm | Forbrug pr mm3
1 |  | 40x330x3 |  | S235 Sort | 3 |  |  |  |  | massiv | 0.8 | [6 empty] | 2.25 | 742.5 | 0
2 |  | 40x330x3 |  | S235 Sort | 3 |  |  |  |  | massiv | 0.8 | [5 empty] | #DIV/0! | 2.25 | 742.5 | 0
3 |  | 40x330x3 | 165 | S235 Sort | 3 | 10.8 | 100 |  | n(DC) | Jern | 1.6 | Argon | 10 | 78.6 | 0.4763636 | 190 | 0.4136842 | 2.25 | 742.5 | 0.1058586
4 |  | 40x330x3 | 165 | S235 Sort | 3 | 10.8 | 100 |  | n(DC) | Jern | 1.6 | Argon | 8 | 82.3 | 0.4987879 | 188 | 0.437766 | 2.25 | 742.5 | 0.1108418
5 |  | 40x330x3 | 165 | S235 Sort | 3 | 10.8 | 100 |  | n(DC) | Jern | 1.6 | Argon | 8 | 75.7 | 0.4587879 | 199 | 0.380402 | 2.25 | 742.5 | 0.1019529
6 |  | 40x330x3 | 165 | S235 Sort | 3 | 10.8 | 100 |  | n(DC) | Jern | 1.6 | Argon | 8 | 73 | 0.4424242 | 173 | 0.4219653 | 2.25 | 742.5 | 0.0983165
7 |  | 40x330x3 | 165 | S235 Sort | 3 | 10.8 | 100 |  | n(DC) | Jern | 1.6 | Argon | 8 | 74.6 | 0.4521212 | 182 | 0.4098901 | 2.25 | 742.5 | 0.1004714
Genn.Snit |  | 40x330x3 | 165 | S235 Sort | 3 | 10.8 | 100 |  | n(DC) | massiv | 1.6 | Argon | 8 | 76.84 | 0.465697 | 186.4 | 0.4127415 | 6.25 | 2062.5 | 0.03725576
1 | TIG | 40x330x1,5 | 165 | S235 Sort | 1 | 10.8 | 100 |  | n(DC) | Jern | 1.6 | Argon | 10 | 16 | 0.369697 | 50 | 0.32 | 6.25 | 2062.5 | 0.05915152
2 | TIG | 40x330x1,5 | 165 | S235 Sort | 1 | 10.8 | 100 |  | n(DC) | Jern | 1.6 | Argon | 10 | 19 | 0.3757576 | 60 | 0.3166667 | 6.25 | 2062.5 | 0.06012121
3 | TIG | 40x330x1,5 | 165 | S235 Sort | 1 | 10.8 | 100 |  | n(DC) | Jern | 1.6 | Argon | 10 | 16 | 0.3333333 | 48 | 0.3333333 | 6.25 | 2062.5 | 0.05333333
4 | TIG | 40x330x1,5 | 165 | S235 Sort | 1 | 10.8 | 100 |  | n(DC) | Jern | 1.6 | Argon | 10 | 16 | 0.3484848 | 50 | 0.32 | 6.25 | 2062.5 | 0.05575758
5 | TIG | 40x330x1,5 | 165 | S235 Sort | 1 | 10.8 | 100 |  | n(DC) | Jern | 1.6 | Argon | 10 | 16 | 0.354303 | 55 | 0.2909091 | 6.25 | 2062.5 | 0.05668848
Genn.Snit | TIG | 40x165x3 | 165 | S235 Sort | 3 | ? | 100 |  | n(DC) | Jern |  | Argon | 10 | 16.75 | 0.2393939 | 53.25 | 0.3152273 | 4.41 | 1455.3 | 0.05428434
Note on O5: Ruben Hyldgaard Rolighed: Første test blev der ikke taget tid på og svejser var ikke indstillet helt korrekt
Note on O6: Ruben Hyldgaard Rolighed: Første test blev der ikke taget tid på og svejser var ikke indstillet helt korrekt

## Ark2
Test resultater Svejsning 90g svejsning
Test# | Proces | Emne dimensioner | Længde svejsning | Emne materiale | A mål | Spænding Volt | Strømindstilling(A) | Trådfremføring (m/min) | Puls | Trådtype | Tråd dimension | Gastype | Gasflow l/m | Forbrug (WH) | Tid | WH/Sek | Areal snit | Vol svejsning mm | Forbrug pr mm3
1 |  | 40x330x3 |  | S235 Sort | 3 |  |  |  |  | massiv | 0.8 | [5 empty] | 2.25 | 0 | #DIV/0!
2 |  | 40x330x3 |  | S235 Sort | 3 |  |  |  |  | massiv | 0.8 |  |  |  |  | #DIV/0! | 2.25 | 0 | #DIV/0!
3 |  | 40x330x3 |  | S235 Sort | 3 |  |  |  |  | massiv | 0.8 |  |  |  |  | #DIV/0! | 2.25 | 0 | #DIV/0!
4 |  | 40x330x3 |  | S235 Sort | 3 |  |  |  |  | massiv | 0.8 |  |  |  |  | #DIV/0! | 2.25 | 0 | #DIV/0!
5 |  | 40x330x3 |  | S235 Sort | 3 |  |  |  |  | massiv | 0.8 |  |  |  |  | #DIV/0! | 2.25 | 0 | #DIV/0!
6 |  | 40x330x3 |  | S235 Sort | 3 |  |  |  |  | massiv | 0.8 |  |  |  |  | #DIV/0! | 2.25 | 0 | #DIV/0!
7 |  | 40x330x3 |  | S235 Sort | 3 |  |  |  |  | massiv | 0.8 |  |  |  |  | #DIV/0! | 2.25 | 0 | #DIV/0!
Genn.Snit |  | 40x330x3 |  | S235 Sort | 3 |  |  |  |  | massiv | 0.8 |  |  | 0 | 0 | #DIV/0! | 2.25 | 0 | #DIV/0!
[17 empty] | 0 | 0
8 |  | 40x330x8 |  | S235 Sort | 5 |  |  |  |  | massiv | 0.8 |  |  |  |  | #DIV/0! | 6.25 | 0 | #DIV/0!
9 |  | 40x330x8 |  | S235 Sort | 5 |  |  |  |  | massiv | 0.8 |  |  |  |  | #DIV/0! | 6.25 | 0 | #DIV/0!
10 |  | 40x330x8 |  | S235 Sort | 5 |  |  |  |  | massiv | 0.8 |  |  |  |  | #DIV/0! | 6.25 | 0 | #DIV/0!
11 |  | 40x330x8 |  | S235 Sort | 5 |  |  |  |  | massiv | 0.8 |  |  |  |  | #DIV/0! | 6.25 | 0 | #DIV/0!
12 |  | 40x330x8 |  | S235 Sort | 5 |  |  |  |  | massiv | 0.8 |  |  |  |  | #DIV/0! | 6.25 | 0 | #DIV/0!
Genn.Snit |  | 40x330x8 |  | S235 Sort | 5 |  |  |  |  | massiv | 0.8 |  |  | 0 | 0 | #DIV/0! | 6.25 | 0 | #DIV/0!
Note on O5: Ruben Hyldgaard Rolighed: Første test blev der ikke taget tid på og svejser var ikke indstillet helt korrekt
Note on O6: Ruben Hyldgaard Rolighed: Første test blev der ikke taget tid på og svejser var ikke indstillet helt korrekt

## Ark3
Test resultater Svejsning 90g svejsning
Test# | Proces | Emne dimensioner | Længde svejsning | Emne materiale | A mål | Spænding Volt | Strømindstilling(A) | Trådfremføring (m/min) | Puls | Trådtype | Tråd dimension | Gastype | Gasflow l/m | Forbrug (WH) | Tid | WH/Sek | Areal snit | Vol svejsning mm | Forbrug pr mm3
1 |  | 40x330x3 |  | S235 Sort | 3 |  |  |  |  | massiv | 0.8 | [5 empty] | 2.25 | 0 | #DIV/0!
2 |  | 40x330x3 |  | S235 Sort | 3 |  |  |  |  | massiv | 0.8 |  |  |  |  | #DIV/0! | 2.25 | 0 | #DIV/0!
3 |  | 40x330x3 |  | S235 Sort | 3 |  |  |  |  | massiv | 0.8 |  |  |  |  | #DIV/0! | 2.25 | 0 | #DIV/0!
4 |  | 40x330x3 |  | S235 Sort | 3 |  |  |  |  | massiv | 0.8 |  |  |  |  | #DIV/0! | 2.25 | 0 | #DIV/0!
5 |  | 40x330x3 |  | S235 Sort | 3 |  |  |  |  | massiv | 0.8 |  |  |  |  | #DIV/0! | 2.25 | 0 | #DIV/0!
6 |  | 40x330x3 |  | S235 Sort | 3 |  |  |  |  | massiv | 0.8 |  |  |  |  | #DIV/0! | 2.25 | 0 | #DIV/0!
7 |  | 40x330x3 |  | S235 Sort | 3 |  |  |  |  | massiv | 0.8 |  |  |  |  | #DIV/0! | 2.25 | 0 | #DIV/0!
Genn.Snit |  | 40x330x3 |  | S235 Sort | 3 |  |  |  |  | massiv | 0.8 |  |  | 0 | 0 | #DIV/0! | 2.25 | 0 | #DIV/0!
[17 empty] | 0 | 0
8 |  | 40x330x8 |  | S235 Sort | 5 |  |  |  |  | massiv | 0.8 |  |  |  |  | #DIV/0! | 6.25 | 0 | #DIV/0!
9 |  | 40x330x8 |  | S235 Sort | 5 |  |  |  |  | massiv | 0.8 |  |  |  |  | #DIV/0! | 6.25 | 0 | #DIV/0!
10 |  | 40x330x8 |  | S235 Sort | 5 |  |  |  |  | massiv | 0.8 |  |  |  |  | #DIV/0! | 6.25 | 0 | #DIV/0!
11 |  | 40x330x8 |  | S235 Sort | 5 |  |  |  |  | massiv | 0.8 |  |  |  |  | #DIV/0! | 6.25 | 0 | #DIV/0!
12 |  | 40x330x8 |  | S235 Sort | 5 |  |  |  |  | massiv | 0.8 |  |  |  |  | #DIV/0! | 6.25 | 0 | #DIV/0!
Genn.Snit |  | 40x330x8 |  | S235 Sort | 5 |  |  |  |  | massiv | 0.8 |  |  | 0 | 0 | #DIV/0! | 6.25 | 0 | #DIV/0!
Note on O5: Ruben Hyldgaard Rolighed: Første test blev der ikke taget tid på og svejser var ikke indstillet helt korrekt
Note on O6: Ruben Hyldgaard Rolighed: Første test blev der ikke taget tid på og svejser var ikke indstillet helt korrekt

## Hypotherm Powermax 105
Plasmaskærer
Test# | Material | Mat. Tykkelse | Forbrug | Lang/kort | Størrelse | Antal | Strømstyrke | Hver emne er blevet skåret hele vejen rundt i målingen, dvs. 400mm skæring pr. emne
1 | Stål | 1.5 | 73.7 |  | 100x100 | 10 | 45
Gen.Snit | Stål | 1.5 | 7.37 |  | 100x100 | 10
WH/mm kantskæring | Stål | 1.5 | 0.018425 |  | 100x100 | 10
1 | Stål | 2 | 82.23 |  | 100x100 | 10 | 45
Gen.Snit | Stål | 2 | 8.223 |  | 100x100 | 10
WH/mm kantskæring |  | 2 | 0.0205575 |  | 100x100 | 10
1 | Stål | 3 | 134.4 |  | 100x100 | 10 | 45
2 | Stål | 3 | 198 |  | 100x100 | 10 | 85
3 | Stål | 3 | 164 |  | 100x100 | 10 | 65
Gen.Snit | Stål | 3 | 16.4 |  | 100x100 | 10 | 45
WH/mm kantskæring |  | 3 | 0.041 |  | 100x100
Note on H13: Ruben Hyldgaard Rolighed: Resultat bliver ikke pænt på 85A
Note on H14: Ruben Hyldgaard Rolighed: Resultat bliver ikke pænt på 85A

## HM WKS 125050
ELEKTROMEKANISK KLIP
Test# | Material | Mat. Tykkelse | Forbrug WH | Lang/kort | Størrelse | Antal | Ved hver dimension er der klippet 10 emner på 100x100mm. Pladen er først klippet ren i enden, så alle 4 sider af de 10 emner er blevet bearbejdet og målt med i strømforbrug. Dvs. 400mm bearbejdning pr. emne
1 |  | 1.5 | 1.82 |  | 100x100
2 |  | 1.5 | 3.64 |  | 100x100
3 |  | 1.5 | 5.01 |  | 100x100
4 |  | 1.5 | 6.48 |  | 100x100
5 |  | 1.5 | 7.88 |  | 100x100
6 |  | 1.5 | 9.28 |  | 100x100
7 |  | 1.5 | 10.7 |  | 100x100
8 |  | 1.5 | 12.07 |  | 100x100
9 |  | 1.5 | 13.43 |  | 100x100
10 |  | 1.5 | 14.95 |  | 100x100
11 |  | 1.5 | 16.33 |  | 100x100
12 |  | 1.5 | 17.77
Gen.Snit |  |  | 1.777 |  |  | 10
WH/mm kantklip |  |  | 0.0044425 |  |  |  | TOMGANG
19,5w
1 | Stål | 2 | 1.75 | Lang | 100x100
2 |  | 2 | 3.5 | Lang | 100x100
3 |  | 2 | 5.11 | Kort | 100x100
4 |  | 2 | 6.78 | Kort | 100x100
5 |  | 2 | 8.23 | Kort | 100x100
6 |  | 2 | 9.68 | Kort | 100x100
7 |  | 2 | 11.14 | Kort | 100x100
8 |  | 2 | 12.49 | Kort | 100x100
9 |  | 2 | 13.96 | Kort | 100x100
10 |  | 2 | 15.4 | Kort | 100x100
11 |  | 2 | 16.83 | Kort | 100x100
Gen.Snit |  |  | 1.683 |  |  | 10
WH/mm kantklip |  |  | 0.0042075
1 |  | 3 | 1.51 |  | 100x100
2 |  | 3 | 3.02 |  | 100x100
3 |  | 3 | 4.54 |  | 100x100
4 |  | 3 | 7.46 |  | 100x100
5 |  | 3 |  |  | 100x100
6 |  | 3 | 9.48 |  | 100x100
7 |  | 3 | 10.93 |  | 100x100
8 |  | 3 | 12.41 |  | 100x100
9 |  | 3 | 13.9 |  | 100x100
10 |  | 3 | 15.54 |  | 100x100
11 |  | 3 | 17.04 |  | 100x100
12 |  | 3 | 18.5 |  |  | 10
Gen.Snit |  |  | 1.85
WH/mm kantklip |  |  | 0.004625

## Laserskærer
Test# | Material | Mat. Tykkelse | Forbrug wh | Lang/kort | Størrelse | Antal | Strømstyrke | Tid | Wh/mm
1 | Stål | 1.5 | 239 |  | 100x100 | 5 |  | 1m27s | 0.1195 | Forbrug opstart af laser | Tomgangsforbrug | Opstartstid | Nedluk | Tomgang i 2m37s
Gen.Snit | [9 empty] | 1,329kwh | 3.29 | 10min | 353 | 282wh
WH/mm kantskæring
1 | Stål | 2 | 473.7 |  | 100x100 | 10 |  | 2m37s | 0.118425
Gen.Snit
WH/mm kantskæring
1 | Stål | 3 | 285 |  | 100x100 | 5 |  | 1m34s | 0.1425
Gen.Snit
WH/mm kantskæring
Ved skæring af stål bruges Nitrogen, ved rustfri bruges oxygen til procesgas

## HydKlip HMS 30.06
HYDRAULISK KLIP
Klip# | Material | Mat. Tykkelse | Forbrug | Lang/kort
1 | Stål | 1.5 | 8.7
2 | Stål | 1.5 | 7.7
3 | Stål | 1.5 | 6.6
4 | Stål | 1.5 | 4.9
5 | Stål | 1.5 | 4.7
6 | Stål | 1.5 | 4.9
7 | Stål | 1.5 | 4.8
8 | Stål | 1.5 | 4.4 |  | I alt
9 | Stål | 1.5 | 4.5 |  | 72.9
10 | Stål | 1.5 | 4.7
11 | Stål | 1.5 | 5.5
12 | Stål | 1.5 | 5.1 |  | Wh/mm
13 | Stål | 1.5 | 6.4 |  | 0.018225
1 |  | 2 | 12.75 | l
2 |  | 2 | 10.5 | l
3 |  | 2 | 5.3 | k
4 |  | 2 | 8.5 | k
5 |  | 2 | 6.3 | k
6 |  | 2 | 5.5 | k
7 |  | 2 | 8.8 | k
8 |  | 2 | 5.2 | k | I alt
9 |  | 2 | 5 | k | 87.45
10 |  | 2 | 4.5 | k
11 |  | 2 | 4.45 | k
12 |  | 2 | 4.9 | k | Wh/mm
13 |  | 3 | 5.75 | k | 0.0218625
1 |  | 3 | 9.7 | l
2 |  | 3 | 7.8 | l
3 |  | 3 | 4.9 | k
4 |  | 3 | 4.2 | k
5 |  | 3 | 4.4 | k
6 |  | 3 | 5 | k
7 |  | 3 | 5.3 | k
8 |  | 3 | 5.4 | k | I alt
9 |  | 3 | 5.6 | k | 72.5
10 |  | 3 | 3.5 | k
11 |  | 3 | 6.2 | k
12 |  | 3 | 4.8 | k | Wh/mm
13 |  | 3 | 5.7 | k | 0.018125

## Beregner og nøgletal Wh pr mm
Nøgletal til beregneren (Wh/mm) |  |  |  | Beregner
Proces | Teknologi | Dimensionsenhed (Godstykkelse) | WH pr MM | Bearbejdningsproces | Teknologi | Materiale dimension | Bearbejdningslængde i mm | Strømforbrug Wh
Svejsning | TIG | 1.5 | 0.1180303 |  |  |  |  | 0
Svejsning | TIG | 3 | 0.4305 |  |  |  |  | 0
Svejsning | MAG | 3 | 0.203803 |  |  |  |  | 0
Svejsning | MAG | 8 | 0.3779091 |  |  |  |  | 0
Svejsning | MMA | 8 | 0.310303 |  |  |  |  | 0
Pladeafkortning | Elektromekanisk_pladesaks | 1.5 | 0.0044425 |  |  |  |  | 0
Pladeafkortning | Elektromekanisk_pladesaks | 2 | 0.0042075 |  |  |  |  | 0
Pladeafkortning | Elektromekanisk_pladesaks | 3 | 0.004625 |  |  |  |  | 0
Pladeafkortning | Plasmaskærer | 1.5 | 0.018425 |  |  |  |  | 0
Pladeafkortning | Plasmaskærer | 2 | 0.0205575 |  |  |  |  | 0
Pladeafkortning | Plasmaskærer | 3 | 0.041 |  |  |  |  | 0
Pladeafkortning | Hydraulisk_pladesaks | 1.5 | 0.018225 |  |  |  | Total forbrug | 0
Pladeafkortning | Hydraulisk_pladesaks | 2 | 0.0218625 |  |  |  | CO2(DK2022) | 0g
Pladeafkortning | Hydraulisk_pladesaks | 3 | 0.018125
Pladeafkortning | Laserskærer | 1.5 | 0.1195
Pladeafkortning | Laserskærer | 2 | 0.118425
Pladeafkortning | Laserskærer | 3 | 0.1425
PROCES NAVNELISTE
|  |  |  | PROCES | Svejsning | Pladeafkortning | Kolonne1 | Kolonne2 | Kolonne3 | Kolonne4
|  |  |  | Svejsning | TIG | Elektromekanisk_pladesaks
|  |  |  | Pladeafkortning | MAG | Plasmaskærer
[5 empty] | MMA | Hydraulisk_pladesaks
Laserskærer
DIMENSION NAVNELISTE
|  |  |  | TEKNOLOGI | TIG | MAG | MMA | Elektromekanisk_pladesaks | Plasmaskærer | Hydraulisk_pladesaks | Laserskærer | Kolonne1 | Kolonne2 | Kolonne3 | Kolonne4 | Kolonne5
|  |  |  | TIG | 1.5 | 3 | 8 | 1.5 | 1.5 | 1.5 | 1.5
|  |  |  | MAG | 3 | 8 |  | 2 | 2 | 2 | 2
|  |  |  | MMA |  |  |  | 3 | 3 | 3 | 3
Elektromekanisk_pladesaks
Plasmaskærer
Hydraulisk_pladesaks
Laserskærer